## Расчет размеров ПМ
Разработан: ООО «Лесэксперт» - www.lesexpert.org, по заказу: ООО «Разряд» - www.expokar.ru
2013-11-26
МЕТОД РАСЧЁТА РАЗМЕРОВ И ОБЪЕМА ПИЛОМАТЕРИАЛОВ
Указание: Изменять показатели тольков в ячейках, выделенных цветом. В остальных - формулы
№№ | Наименование показателя | Значение
|  | Толщина | Ширина
1. Торговые показатели пиломатериалов
1 | Порода (Для сведения) | Ель
2 | Номинальная длина, м | 6
3 | Номинальная толщина и ширина, мм | 54 | 159
4 | Нормативная влажность сухих пиломатериалов (принята W=20%), % | 20
5 | Торговый объем пиломатериала (100 %) , м3 (Вычислен по номинальным размерам, при нормативной влажности 20%) | 0.051516
6 | Количество пиломатериалов в 1 м3, шт. | 19.41144
7 | Общая площадь пластей 1 м3 пиломатериалов, м2 | 18.51852
8 | Цена 1 м3 пиломатериалов, руб./м3 | 9750
9 | Цена 1 шт. пиломатериала, руб./шт. | 502.281
10 | Цена 1 м2 площади пластей пиломатериалов, руб./м3 | 526.5
2. Расчетные технические показатели сырого пиломатериала и сухого пиломатериала при нормативной влажности W = 20%
11 | Нормативная погрешность распиловки, мм, ± (Предельные отклонения от распиловочного размера) | 2 | 2
12 | Нормативный коэффициент усушки, % / % | 0.25 | 0.25
13 | Нормативный коэффициент вариации, кэффициента усушки, % | 30 | 30
14 | Средняя усушка (Припуск на усушку при сушке до W=20%), мм | 1.35 | 3.975
15 | Предельные отклонения усушки от среднего значения, мм ± | 1.0125 | 2.98125
16 | Распиловочный размер (Средний размер сырого пиломатериала), мм | 55.35 | 162.975
17 | Предельные размеры сырого пиломатериала: наименьший , мм | 53.35 | 160.975
18 | наибольший, мм | 57.35 | 164.975
19 | Объем древесины в сыром пиломатериале: м3 | 0.0541239975
20 | в процентах от торгового объема пиломатериала, % | 105.0625
21 | Предельные отклонения от номин. размера при W=20%, мм ± | 2.241686 | 3.589965
22 | Предельные размеры при W = 20%: наименьший , мм | 51.75831 | 155.41
23 | наибольший, мм | 56.24169 | 162.59
3. Расчетные технические показатели пиломатериала при эксплуатационной влажности или при измеренной (фактической) влажности
24 | Эксплуатационная или измеренная влажность, % (Если измеренная влажность более 30%, то расчет усушки ведется для влажности 30%) | 12
25 | Средняя усушка, мм | 2.43 | 7.155
26 | Предельные отклонения усушки от среднего значения, мм ± | 1.8225 | 5.36625
27 | Средний размер, мм | 52.92 | 155.82
28 | Предельные отклонения размера от среднего размера, мм ± | 2.705828 | 5.726835
29 | Предельные размеры: наименьший , мм | 50.21417 | 150.0932
30 | наибольший, мм | 55.62583 | 161.5468
31 | Объем древесины в пиломатериале (по средним размерам): м3 | 0.0494759664
32 | в процентах от торгового объема пиломатериала, % | 96.04